## Шестигранник,
ООО ТД “Железный век” 346880, г. Батайск, РО, ул. М. Горького , д. 356 Б
Тел. 863-333-39-94, 86354-5-91-41, 5-91-40, 5-91-33
ШЕСТИГРАННИК НЕРЖАВЕЮЩИЙ
По точности прокатки различают шестигранник нержавеющий обычный и повышенной точности. В зависимости от технологии изготовления различают калиброванные и горячекатаные изделия.
Наименование | Размер | Марка | Длина ,мм | Остаток
Эта разновидность сортового проката находит применение в строительстве, при изготовлении крепежа, автомобильных деталей, металлоконструкций, в станкостроении и других сферах промышленного производства.
сталь сорт нерж никел шестигранник х/т 8 | 8 | 12Х18Н10Т | 3000- 5000 | <1т
сталь сорт нерж никел шестигранник х/т 10 | 10 | 12Х18Н10Т | 3000- 5000 | <1т
сталь сорт нерж никел шестигранник х/к 12 Н-11 | 12 | 12Х18Н10Т | 3000- 5000 | <1т
сталь сорт нерж никел шестигранник г/к 12 | 12 | 12Х18Н10Т | 4000-5000 | <1т
сталь сорт нерж никел шестигранник х/к 13 Н-11 | 13 | 12Х18Н10Т | 3000- 5000 | <1т
сталь сорт нерж никел шестигранник г/к 13 | 13 | 12Х18Н10Т | 4000-5000 | <1т
сталь сорт нерж никел шестигранник х/к 14 H11 | 14 | 14Х17Н2 | 3000- 5000 | <1т
сталь сорт нерж никел шестигранник х/к 14 Н-11 | 14 | 12Х18Н10Т | 3000- 5000 | <1т
сталь сорт нерж никел шестигранник х/к 17 H11 | 17 | 14Х17Н2 | 3000- 5000 | <1т
сталь сорт нерж никел шестигранник х/к 17 Н-11 | 17 | 12Х18Н10Т | 3000- 5000 | <1т
сталь сорт нерж никел шестигранник г/к 17 | 17 | 12Х18Н10Т | 4000-5000 | <2т
сталь сорт нерж никел шестигранник х/к 19 H11 | 19 | 14Х17Н2 | 3000- 5000 | <1т
сталь сорт нерж никел шестигранник х/к 19 Н-11 | 19 | 12Х18Н10Т | 3000- 5000 | <1т
сталь сорт нерж никел шестигранник г/к 19 | 19 | 12Х18Н10Т | 4000-5000 | <3т
сталь сорт нерж никел шестигранник х/т 19 H11 | 19 | AISI 304 08Х18Н10 | 3000- 5000 | <1т
сталь сорт нерж никел шестигранник г/к 22 | 22 | 12Х18Н10Т | 4000-5000 | < 1,5т
сталь сорт нерж никел шестигранник х/т 22 H11 | 22 | AISI 304 08Х18Н10 | 3000- 5000 | <1т
сталь сорт нерж никел шестигранник х/к 24 H11 | 24 | 14Х17Н2 | 3000- 5000 | <1т
сталь сорт нерж никел шестигранник х/к 24 Н-11 | 24 | 12Х18Н10Т | 3000- 5000 | <1т
сталь сорт нерж никел шестигранник г/к 24 | 24 | 12Х18Н10Т | 4000-5000 | <3т
сталь сорт нерж никел шестигранник х/т 24 H11 | 24 | AISI 304 08Х18Н10 | 3000- 5000 | <1т
сталь сорт нерж никел шестигранник х/к 27 Н-11 | 27 | 12Х18Н10Т | 3000- 5000 | <1т
сталь сорт нерж никел шестигранник г/к 27 | 27 | 12Х18Н10Т | 4000-5000 | <1т
сталь сорт нерж никел шестигранник х/к 30 Н-11 | 30 | 12Х18Н10Т | 3000- 5000 | <1т
сталь сорт нерж никел шестигранник г/к 30 | 30 | 12Х18Н10Т |  | <1т
сталь сорт нерж никел шестигранник х/т 30 H11 | 30 | AISI 304 08Х18Н10 | 3000- 5000 | <1т
сталь сорт нерж никел шестигранник х/к 32 H11 | 32 | 14Х17Н2 | 3000- 5000 | <1т
сталь сорт нерж никел шестигранник г/к 32 | 32 | 12Х18Н10Т | 4000-5000 | <3т
сталь сорт нерж никел шестигранник х/т 32 H11 | 32 | AISI 304 08Х18Н10 | 3000- 5000 | <1т
сталь сорт нерж никел шестигранник х/к 36 H11 | 36 | 14Х17Н2 | 3000- 5000 | <1т
сталь сорт нерж никел шестигранник г/к 36 | 36 | 12Х18Н10Т | 4000-5000 | <1т
сталь сорт нерж никел шестигранник х/к 41 H11 | 41 | 14Х17Н2 | 3000- 5000 | <1т
сталь сорт нерж никел шестигранник г/к 41 | 41 | 12Х18Н10Т | 4000-5000 | <1т
Приглашаем вас ознакомиться с предлагаемым нами ассортиментом нержавеющих шестигранников и оформить заказ по телефону
863-333-39-94 или заполнить форму заказа цена уточнить